## Foglio1
|  |  |  | Resistenza |  |  |  |  | Geometria | coef
Fattore Confidenza cls | FC | 1.35 |  |  | piegati: | 0 | 1=sì;0=no |  | copertura | 0.5333333
resistenza media a cls | fcm | 20 | MPa |  | da | 5.728122 | mm |  | ingh | 0.8
resistenza media a cls | fctm | 1.658632 | MPa |  | piegati | FALSE |  |  | λ (sfiocco) | 1
lunghezza di inghisaggio | he | 150 | mm |  | ψa | 180 | ° |  | fi Foro | 0.7728122
area del fiocco | A | 25.77 | mm² |  | λ | 30 | ° |  | (4.23); | 112.6414
lunghezza sfiocco | Ls | 150 | mm |  | λ | 0.5235988 | rad |  | max | 112.6414
angolo sfiocco in gradi | α | 60 | ° | cos(180°-ψa) |  | 1
fRck |  | 24 | Mpa |  | τRbk | 8.485281 | Mpa | (4.22); | (4.23);
fRtk |  | 12 | Mpa |  | FDBk | 99964.87 | N | (4.21); | Limite Ls/tf | 8.119872
ffak fibre del fiocco | ffak | 4410 | MPa |  | HDB,k | 12789.14 | N | (4.20.2); | Coef Ls/tf | 112.6414
diametro foro | dh | 10 | mm | Pull Out (PO) | Npo,m | 43006.98 | N | (4.18);
fattore di conversione ambientale | ηa | 0.8 |  | Scorrimento (S) | Ns,m | 20104.69 | N | (4.19); | sx (4.23) | 1039.767
coefficiente parziale del fiocco | γf2 | 1.1 |  | Debonding (DB) | NDB,k | 95459.42 | N | (4.20.1); | dx (4.23) | 9.230769
|  |  |  | Rottura Fibre (FR) | NFR,k | 45458.28 | N | (4.24); | sx/dx | 112.6414
spessore della striscia di rinforzo | tf | 0.164 | mm |  | N,min | 20104.69 | N
larghezza della striscia di rinforzo | bf | 100 | mm |  | Fd | 12793.9 | N | (4.15);